## sheet1
Согласовано: | [8 empty] | УТВЕРЖДАЮ:
Начальник УЭККС АО "СМТ"
А.В. Барышков
" _____" _________________ 20___ г.
ОПЕРАЦИОНАЯ ТЕХНОЛОГИЧЕСКАЯ КАРТА ВИЗУАЛЬНОГО И ИЗМЕРИТЕЛЬНОГО КОНТРОЛЯ СВАРНЫХ СОЕДИНЕНИЙ
НАИМЕНОВАНИЕ ПРЕДПРИЯТИЯ: Акционерное Общество "Сварочно-монтажный трест"
НАИМЕНОВАНИЕ ОБЪЕКТА:
ОПЕРАЦИОННАЯ ТЕХНОЛОГИЧЕСКАЯ КАРТА | [10 empty] | ШИФР
ВИЗУАЛЬНОГО И ИЗМЕРИТЕЛЬНОГО КОНТРОЛЯ СВАРНЫХ СОЕДИНЕНИЙ | [10 empty] | капремонт
НАИМЕНОВАНИЕ ПРЕДПРИЯТИЯ: |  |  | Акционерное Общество "Сварочно-монтажный трест"
НАИМЕНОВАНИЕ ОБЪЕКТА: |  |  | капремонт объекта
НОРМАТИВНЫЕ ДОКУМЕНТЫ: |  |  | РД 03-606-03, СТО Газпром 2-2.4-083 2006, Временные требования к организации СМР и НК на объектах МГ ОАО «Газпром» от 17.10.2013г.
1. ОБЪЕКТ КОНТРОЛЯ: |  |  | Уровень качества: | [7 empty] | A
|  |  | Номинальный диаметр трубы (D) мм: | [7 empty] | 1420
|  |  | Номинальная толщина стенки (S) мм: | [7 empty] | 22
|  |  | Тип сварного соединения. Вид сварки: | [7 empty] | Кольцевое:
РД
2. ТРЕБОВАНИЯ К ВЫПОЛНЕНИЮ ВИЗУАЛЬНОГО И ИЗМЕРИТЕЛЬНОГО КОНТРОЛЯ
Визуальный и измерительный контроль при монтаже и ремонте газопроводов, выполняют непосредственно по месту монтажа (ремонта). При этом должно быть обеспечено удобство подхода лиц, выполняющих контроль, к месту производства контрольных работ, созданы условия для безопасного производства работ. Освещенность контролируемых поверхностей должна быть достаточной для достоверного выявления дефектов и в соответствии с требованиями ГОСТ 23479 составлять не менее 500 Лк. Подготовку объектов к визуальному и измерительному контролю производят подразделения предприятий (организаций), выполняющие монтаж или ремонт. Перед проведением визуального и измерительного контроля поверхность объекта в зоне контроля подлежит зачистке до чистого металла от продуктов коррозии, окалины, изоляции, грязи, краски, масла, шлака, брызг расплавленного металла, и других загрязнений, препятствующих проведению контроля. Зона зачистки должна составлять не менее 22 мм и включает: - при сварке стыковых соединений – кромки и поверхность свариваемых деталей; Шероховатость поверхности при проведении контроля должна составлять не более Ra 6,3 (Rz 40), Подлежащая контролю поверхность должна рассматриваться под углом более 30° к плоскости объекта контроля и с расстояния до 600 мм Протяженность зоны контроля участка сварного шва после ремонта должна превышать длину отремонтированного участка на 100 мм в обе стороны.
3. ПАРАМЕТРЫ, ПОДЛЕЖАЩИЕ КОНТРОЛЮ И ИЗМЕРЕНИЯМ | [6 empty] | 4. РАЗМЕРЫ СВАРНОГО ШВА ПОДЛЕЖАЩИЕ ИЗМЕРЕНИЯМ
При визуальном контроле проверить: |  |  | При инструментальном контроле измерить:
.- наличие маркировки шва и правильность её выполнения; .- наличие зачистки поверхности сварного соединения (сварного шва и прилегающих участков основного металла) под следующий контроль неразрушающими методами, .- отсутствие (наличие) на поверхности сварных соединений следующих дефектов: трещин, пор, включений, отслоений, прожогов, свищей, наплывов, усадочных раковин, подрезов, брызг расплавленного металла, незаверенных, кратеров; .- отсутствие западаний между валиками, грубой чешуйчатости, прижогов металла в местах касания сварочной дугой поверхности основного металла, а также отсутствие поверхностных дефектов в местах зачистки .- плавный переход к основному металлу. |  |  | .- размеры поверхностных дефектов (поры, включения и др.), выявленных при визуальном и измерительном контроле; .- длину и глубину подрезов основного металла; - величину выпуклости (вогнутости) наружной и обратной стороны шва (в случае доступа внутрь трубы) и ширину шва; .- величину смещения кромок; .- величину углублений между валиками (западания межваликовые); .- чешуйчатость поверхности шва; .- размеры несплавлений (непроваров) с наружной и (в случае доступности внутренней стороны шва); .-шероховатость.
5. СРЕДСТВА ИЗМЕРЕНИЙ И ТРЕБОВАНИЯ К ПРОВЕДЕНИЮ ИЗМЕРЕНИЙ
Наименование параметра |  |  | Условное обозначение |  | Обозначение по схеме |  | Значение параметра | Средства измерений |  |  | Требование к проведению измерений
Ширина облицовочного шва |  |  | .- |  | е |  | 18-31 | Штангенциркуль ШЦ-1-125 или УШС-3 |  |  | Ширина сварного шва должна определяться не реже, чем через 1 метр по длине соединения, но не менее, чем в трех сечениях равномерно расположенных по длине шва
Ширина подварочного слоя |  |  | .- |  | e1 |  | 8.-10 | УШС-3 |  |  | .-"-
Высота усиления снаружи |  |  | .- |  | g |  | 1.-3 | УШС-3 |  |  | Высота сварного шва должна определяться не реже, чем через 1 метр по длине соединения, но не менее, чем в трех сечениях равномерно расположенных по длине шва
Высота подварочного слоя |  |  | .- |  | g1 |  | 1.-3
Глубина подреза |  |  | Fc |  | .- |  | ≤ 0,5 | Индикатор часового типа |  |  | Измерению подлежит каждая несплошность
Длина подреза |  |  | Fc |  | b1 |  | ≤ 150 При смещении кромок более 2-х мм любые подрезы не допускаются | УШС-3, линейка
Глубина вогнутости корня (для сварных швов без подварки) |  |  | Fa |  | b2 |  | ≤1
Величина смещения кромок |  |  | Fd |  | .- |  | ≤ 3,0 | УШС-3 |  |  | В местах наибольшего смещения
Протяженность выходящего на поверхность несплавления |  |  | Dc2 |  | b |  | Не допускается | Штангенциркуль, УШС-3, лупа (4-7) |  |  | Измерению подлежит каждая несплошность
Превышение проплава (провис) |  |  | Fb |  | .- |  | ≤ 5.0, длина не более 15,7мм
Протяженность участка с выходящими на поверхность порами и включениями |  |  | AB |  | .- |  | Не допускается
Свищ |  |  | .- |  | .- |  | Не допускается
Кратер |  |  | К |  | .- |  | Не допускается
Трещины |  |  | Е |  | .- |  | Не допускается
Зона зачистки |  |  | .- |  | .- |  | Не менее 20 мм
Шероховатость |  |  | .- |  | .- |  | ≤Ra 6,3; Rz 40 | Образцы шероховатости |  |  | .-
Чешуйчатость (превышение гребня над впадиной) |  |  | .- |  | .- |  | ≤ 1,0 | УШС-3 |  |  | Не менее чем в 4 точках по длине шва
Глубина западаний между валиками |  |  | .- |  | .- |  | ≤ 1,0 | УШС-3
Освещенность |  |  | .- |  | .- |  | Не менее 500 Лк | Люксметр - "ТКА-ПК" |  |  | .-
Освещенность в зонах повышенного внимания |  |  | .- |  | .- |  | Не менее 1500 Лк | Люксметр - "ТКА-ПК" |  |  | .-
1. Подрезы глубиной 0,3 мм и менее не квалифицируются как нормируемые дефекты, и их протяжённость не регламентируется. 2. На участке максимально допустимого смещения кромок, любые дефекты не допускаются. 3. В сварном соединении с внутренней подваркой – непровары и несплавления в корне сварного соединения не допускаются. Обнаруженные в результате контроля недопустимые дефекты необходимо отметить на поверхности проконтролированного участка специальным маркером по металлу. Заключение «Годен» выдается на сварные соединения, для которых выполнятся любое из условий: − дефекты не обнаружены; − выявлены дефекты, соответствующие критериям допустимости по размерам, и их суммарная протяжённость (суммарная условная протяжённость) соответствует требованиям таблицы (п.4 Нормы оценки качества сварных соединений) и их суммарная протяженность дефектов всех типов не должна превышать 743,1 мм. (1/6 длины сварного соединения) и 50 мм на оценочном участке. Заключение «Ремонт» выдается на сварные соединения в случаях: − выявления дефектов, не соответствующих критериям допустимости, указанным в таблице (п.4 Нормы оценки качества сварных соединений); − выявления внутренних дефектов, каждый из которых удовлетворяет требованиям допустимости, указанным в таблице (п.4 Нормы оценки качества сварных соединений), но суммарная протяжённость (суммарная условная протяжённость) всех выявленных внутренних дефектов превышает 50 мм на оценочном участке и не превышает 743,1 мм (1/6 периметра стыка). Заключение «Вырезать» выдается на сварные соединения, для которых выполняется любое из условий: − выявлен дефект, идентифицированный по совокупности признаков как трещина; − суммарная длина (суммарная условная протяжённость) всех выявленных внутренних дефектов равна или превышает 743,1 мм (1/6 периметра стыка). − параметры смещения кромок превышают указанные в таблице (п.4 Нормы оценки качества сварных соединений); − сварное соединение не может быть отнесено к категории «Годен» после проведенного ремонта; По результатам контроля заполнить заключение согласно «Приложению А» СТО Газпром 2-2.4-083-2006 «Инструкция по неразрушающим методам контроля качества сварных соединений при строительстве и ремонте промысловых и магистральных газопроводов». Занести результаты в журнал контроля сварных соединений неразрушающими методами согласно «Приложению Г.4» СТО Газпром 2-2.2-136-2007 (часть I) и зафиксировать в сварочном журнале. Производитель сварочно-монтажный работ должен быть ознакомлен с результатами контроля. Копии заключений (в бумажном или электронном виде) хранятся в лаборатории до окончания гарантийного срока, установленного договором подряда.
Составил: | Инженер УЭККС |  |  |  |  | Белый В. С. |  | 02-06-2020 |  | 546168ывакф
|  | должность |  | подпись |  | Ф.И.О. |  | дата |  | ур., № удостоверения, кем выдан

## sheet2
Согласовано: | [11 empty] | УТВЕРЖДАЮ:
Начальник УЭККС
А.В. Барышков
" _____" _________________ 20___ г.
[12 empty] | ШИФР | капремонт
ОПЕРАЦИОНАЯ ТЕХНОЛОГИЧЕСКАЯ КАРТА УЛЬТРАЗВУКОВОГО КОНТРОЛЯ СВАРНЫХ СОЕДИНЕНИЙ
НАИМЕНОВАНИЕ ПРЕДПРИЯТИЯ: Акционерное Общество "Сварочно-монтажный трест"
НАИМЕНОВАНИЕ ОБЪЕКТА: Магистральный газопровод Ухта-Торжок 3: капитальный ремонт участка газопровода км 1,5-39 Сосногорского ЛПУМГ |  |  | капремонт объекта
ОПЕРАЦИОННАЯ ТЕХНОЛОГИЧЕСКАЯ КАРТА | [13 empty] | ШИФР
УЛЬТРАЗВУКОВОГО КОНТРОЛЯ СВАРНЫХ СОЕДИНЕНИЙ
НАИМЕНОВАНИЕ ПРЕДПРИЯТИЯ: |  |  |  |  | Акционерное Общество "Сварочно-монтажный трест" | [8 empty] | Уровень качества: |  | A
НАИМЕНОВАНИЕ ОБЪЕКТА:
НОРМАТИВНЫЕ ДОКУМЕНТЫ: |  |  |  |  | ГОСТ Р 55724-2013; СТО «Газпром» 2-2.4-083-2006; Временные требования к организации СМР и НК на объектах МГ ОАО «Газпром» от 17.10.2013г
1. ИСХОДНЫЕ ДАННЫЕ
ОБЪЕКТ КОНТРОЛЯ |  |  |  | ПАРАМЕТРЫ КОНТРОЛЯ
Диаметр трубы (d) мм. | Толщина стенки (s), мм | Тип сварного соединения |  | Дефектоскоп | Тип преобразователя | Рабочая частота (f), МГц | Угол ввода (а), град | Sбрак, мм2 | Параметры отражателя типа "зарубка" |  | Уровень |  |  |  | Скорость сканирования, мм/с, не более
[9 empty] | b, мм | h, мм | Браковочный |  | Фиксации
1420 | 22 | Стыковое, кольцевое |  | УИУ "Сканер" | П121 | 2.5 | 65.0° | 3.5 | 3.5 | 2.0 | 80% от высоты экрана |  | 40% от высоты экрана |  | 100
РД
ПОДГОТОВКА К КОНТРОЛЮ
Наименование операции | Подготовка околошовной зоны и разметка |  |  | Настройка глубиномера |  |  |  | Настройка длительности развертки и чувствительности дефектоскопа |  |  |  | Настройка чувствительности дефектоскопа
Содержание операции | 1) Очистить около шовную зону с обеих сторон усиления от грязи, брызг металла, ржавчины остатков клея, чистота поверхности Ra 6,3 (Rz40), волнистость не должна превышать величину 0,015, ширина подготовленной под контроль зоны Xmax не менее 130.34 мм с каждой стороны от оси шва. 2) Отметить точку начала сканирования. 3) Нанести контактную жидкость, в соответствии с температурой контролируемой поверхности |  |  | Настройку производить с использованием СО-2 и СО-3 1) Найти максимум эхо-сигнала от вогнутой поверхности образца СО-3, включить режим измерения времени, зафиксировать время между зондирующим импульсом и эхо-сигналом. Вычислить tпр по формуле: t пр = t1-33,7мкс 2) Измерить величину угла ввода на образце СО-2. 3) Ввести в параметры дефектоскопа величины: скорости С=3260м/с, угла ввода (α) и времени задержки в призме (tпр). 4) Проверить показания «У», «Х», на боковом сверлении Ø2мм и 8мм образца СО-2 и сравнить с фактическим. При несовпадении уточнить значение параметров (tпр) и угла ввода (α) |  |  |  | 1) Получить прямым лучом максимальный эхо-сигнал от нижней зарубки в СОП и, используя параметр «усиление», установить уровень амплитуды эхо-сигнала (опорный уровень Ао) равным 80% от полной высоты экрана. 2) Получить однократно отраженным лучом максимальный эхо-сигнал от верхней зарубки в СОП. Используя функцию ВРЧ дефектоскопа, установить амплитуду эхо-сигналов от обеих зарубок в СОП равной 80% от высоты экрана. 3) Уровень строб-импульса (уровень фиксации) установить на отметке 40% от полной высоты экрана. Настройку выполнять при той же температуре, что и контроль. |  |  |  | 1) Установить браковочный уровень А0 (дБ) на 80% высоты экрана. 2) Установить положение строб импульса на уровень фиксации (контрольный) на 6дБ ниже браковочного (чувствительность на +6дБ), 40% от высоты экрана.
После проведения корректировки параметров контроля запомнить настройки УЗК в память дефектоскопа и при необходимости распечатать. Проверка настроек контроля (чувствительности и других параметров) выполняется не реже, чем через каждые 4 ч и по завершению контроля. Проверка настроек также выполняется, если изменилась температура (более чем на 10°C) окружающей среды или объекта контроля или есть подозрение в изменении настроек.
[14 empty] | Лист |  |  | 1
[14 empty] | Всего листов |  |  | 6
ОПЕРАЦИОННАЯ ТЕХНОЛОГИЧЕСКАЯ КАРТА | [13 empty] | ШИФР
ПРОВЕДЕНИЕ КОНТРОЛЯ
Наименование операции | Установка поискового уровня | [10 empty] | Измерение характеристик дефектов и оценка их допустимости
Содержание операции | Повысить чувствительность на +6 дБ |  | Сканирование выполняют путем возвратно поступательного перемещения преобразователя: прямым и однократно отраженным лучом в пределах от края валика усиления до Хn = 105.34 мм от оси шва (рис. 1) В процессе перемещения осуществляют поворот преобразователя на ± (10-15) º относительно линии поперечного перемещения (рис. 2) Следить за обеспечением акустического контакта. Сканирование произвести с обеих сторон усиления шва. В процессе контроля периодически проверять настройку дефектоскопа по СОП. В случае невозможности проведение контроля со стороны СДТ и ЗРА, допускается проведение сканирования только со стороны трубы. В таких случаях провести сканировние со стороны трубы 2 раза, для уменьшения вероятности пропуска дефектов. |  |  |  |  | Признаком обнаружения дефекта служит срабатывание АСД и появление эхо-сигнала в пределах строб-импульса. Зафиксировать преобразователь в положении, соответствующем максимальному эхо-сигналу. Отметить положение преобразователя. |  |  |  | При обнаружении дефекта измерить: - амплитуду эхо-сигнала Адеф; -глубину залегания Y (максимальное значение); - условную протяженность ∆L; - расстояние до соседнего дефекта ∆l; - суммарную протяженность дефектов ΣД - расстояние между началом дефекта и точкой начала сканирования L.
[14 empty] | Лист |  |  | 2
[14 empty] | Всего листов |  |  | 6
ОПЕРАЦИОННАЯ ТЕХНОЛОГИЧЕСКАЯ КАРТА | [13 empty] | ШИФР
РАДИОГРАФИЧЕСКОГО КОНТРОЛЯ СВАРНЫХ СОЕДИНЕНИЙ
ИЗМЕРЕНИЕ ХАРАКТЕРИСТИК ДЕФЕКТОВ
Амплитуда эхо-сигнала (А деф) |  | Глубина залегания (Y) |  |  | Условная протяженность (L) |  |  | Условное расстояние между дефектами (l)б мм |  |  | Суммарная условная протяженность дефектов(Д)б мм |  |  | Расстояние от точки начала сканирования (L), мм
Измеряется на браковочном уровне |  | Измеряется на браковочном уровне чувствительности при максимальной амлитуде эхо-сигнала |  |  | Измеряется линейкой на уровне фиксации при уменьшении амплитуды эхо-сигнала до 40% от высоты экрана |  |  | Условное расстояние между двумя отдельными дефектами определяют, как расстояние между двумя ближайшими положениями ПЭП на уровне фиксации дефектов.Два соседних дефекта считают, как один объединенный дефект, если условное расстояние между дефектами Δl не превышает условной протяженности ΔL наименьшего из них. |  |  | Суммарную условную протяженность дефектов ΣД определяют, как сумму условных протяженностей дефектов ΔL, обнаруженных на участке шва длиной 300 мм |  |  | Измеряется по мерному поясу или с помощью линейки от точки начала сканирования до крайнего положения ПЭП, в котором он находился при начале измерения условной протяженности данного дефекта
Все не оговорённые операции и нормы должны выполняться в соответствии с требованиями ГОСТ Р 55724-2013
[14 empty] | Лист |  |  | 3
[14 empty] | Всего листов |  |  | 6
ОПЕРАЦИОННАЯ ТЕХНОЛОГИЧЕСКАЯ КАРТА | [13 empty] | ШИФР
ОЦЕНКА РЕЗУЛЬТАТОВ КОНТРОЛЯ
К непротяженным относят дефекты, условная протяженность которых, не превышает значений, указанных в таблице 5.7. Остальные дефекты относят к протяженным.
Временные требования ОАО Газпром, Таблица 5.7
Толщина стенки контролируемого соединения, мм | [7 empty] | Условная протяженность одиночного непротяженного дефекта, мм
12.0
Примечание: условную протяженность дефектов измерить в соответствии с требованиями СТО Газпром 2-2.4-083-2006
Временные требования ОАО Газпром, Таблица 5.8
S = | [7 empty] | мм
Наименование дефекта |  |  | Условное обозначение |  | Вид дефекта | [5 empty] | Уровни качества и категории трубопровода
[11 empty] | Уровень В (категория I) |  |  | Уровень С (категория II, III, IV)
Непротяженные |  |  | SH |  | Объекмный, плоскостной | [5 empty] | ∑ д ≤ |  |  | 50 | мм
Протяженные в сечении шва |  |  | LS |  | Объемно-протяженный | [5 empty] | l ≤ |  |  | 25 | мм, ∑ 300 ≤ 50 мм
[5 empty] | Плоскостной по разделке кромок | [5 empty] | l ≤ |  |  | 15 | мм, ∑ 300 ≤ 15 мм
[5 empty] | Плоскостной в объеме шва | [5 empty] | l ≤ |  |  | 30 | мм, ∑ 300 ≤ 30 мм
Протяженные в корне шва |  |  | LB |  | Плоскостной в корне (двухсторонний непровар) | [5 empty] | l ≤ | 15 | мм, ∑ 300 ≤ 30 мм | l ≤ | 25 | мм, ∑ 300 ≤ 50 мм
[5 empty] | Плоскостной в корне шва из-за смещения кромок (непровар) | [5 empty] | l ≤ |  |  | 44.0 | мм, ∑ 300 ≤ 75 мм
[5 empty] | Утяжины, превышение проплава (геометрия шва) | [5 empty] | l ≤ |  |  | 44.0 | мм, ∑ 300 ≤ 100 мм
[5 empty] | Плоскостной по разделке кромок | [5 empty] | l ≤ |  |  | 15 | мм, ∑ 300 ≤ 15 мм
Скоплении, цепочка |  |  | СС |  | Скопления и цепочки непротяженных дефектов | [5 empty] | l ≤ |  |  | 15 | мм, ∑ 300 ≤ 50 мм
Примечание. Дефект находится в корне шва, если глубина его залегания превышает 2/3 и в сечении шва, если глубина его залегания не превышает 2/3 (14.67 мм) толщины стенки трубы. В сварном соединении с внутренней подваркой – плоскостные - протяженные дефекты в корне сварного соединения не допускаются. Уровни качества соответствуют п.5.5.1, категории трубопроводов и их участков - СНиП 2.05.06-85*.
Недопустимыми дефектами по результатам УЗК считают: - дефект, амплитуда эхо-сигнала от которого превышает браковочный уровень; - дефекты, не соответствующие требованиям Таблицы 5.8 - признаком наличия дефекта типа «скопления» считают одновременное появление трех и более эхосигналов от различных дефектов, идущих с разных глубин при одном из положений ПЭП, перемещаемого вдоль или поперек шва, или появление признаков эхосигналов по EN 1713 (форма 4). - признаком наличия дефекта типа «цепочки» считают появление трех и более эхосигналов от различных дефектов, расположенных в линию и преимущественно идущих с одной глубины
[14 empty] | Лист |  |  | 4
[14 empty] | Всего листов |  |  | 6
ОПЕРАЦИОННАЯ ТЕХНОЛОГИЧЕСКАЯ КАРТА | [13 empty] | ШИФР
ОФОРМЛЕНИЕ РЕЗУЛЬТАТОВ КОНТРОЛЯ
Заключение оформляют в соответствии с Приложение Г СТО Газпром 2-2.4-083-2006 К заключению должна быть приложена схема проконтролированного соединения с указанием на ней мест расположения выявленных дефектов (дефектограмма), соответствующие эхограммы обнаруженных дефектов и настроек по СОП. Результаты НК сварного шва указать в Журнале контроля сварных соединений неразрушающими методами. Форма Журнала приведена в Приложении Г.4 СТО Газпром 2-2.2-136-2007.
Составил: |  | Инженер УЭККС |  |  |  |  | Белый В. С. |  |  |  | 546168ывакф |  | 02-06-2020
|  |  | должность |  |  | подпись |  | Ф.И.О. |  |  | дата |  | № удостоверения, кем и когда выдан