## sheet1
Согласовано: | [8 empty] | УТВЕРЖДАЮ:
Начальник УЭККС АО "СМТ"
А.В. Барышков
" _____" _________________ 20___ г.
ОПЕРАЦИОНАЯ ТЕХНОЛОГИЧЕСКАЯ КАРТА ВИЗУАЛЬНОГО И ИЗМЕРИТЕЛЬНОГО КОНТРОЛЯ СВАРНЫХ СОЕДИНЕНИЙ
НАИМЕНОВАНИЕ ПРЕДПРИЯТИЯ: Акционерное Общество "Сварочно-монтажный трест"
НАИМЕНОВАНИЕ ОБЪЕКТА:
ОПЕРАЦИОННАЯ ТЕХНОЛОГИЧЕСКАЯ КАРТА | [10 empty] | ШИФР
ВИЗУАЛЬНОГО И ИЗМЕРИТЕЛЬНОГО КОНТРОЛЯ СВАРНЫХ СОЕДИНЕНИЙ | [10 empty] | капремонтasdas
НАИМЕНОВАНИЕ ПРЕДПРИЯТИЯ: |  |  | Акционерное Общество "Сварочно-монтажный трест"
НАИМЕНОВАНИЕ ОБЪЕКТА: |  |  | капремонт объекта
НОРМАТИВНЫЕ ДОКУМЕНТЫ: |  |  | РД 03-606-03, СТО Газпром 2-2.4-083 2006, Временные требования к организации СМР и НК на объектах МГ ОАО «Газпром» от 17.10.2013г.
1. ОБЪЕКТ КОНТРОЛЯ: |  |  | Уровень качества: | [7 empty] | B
|  |  | Номинальный диаметр трубы (D) мм: | [7 empty] | 1420
|  |  | Номинальная толщина стенки (S) мм: | [7 empty] | 24
|  |  | Тип сварного соединения. Вид сварки: | [7 empty] | Кольцевое:
РД,МП+АПИ,МП+МПС+АФ
2. ТРЕБОВАНИЯ К ВЫПОЛНЕНИЮ ВИЗУАЛЬНОГО И ИЗМЕРИТЕЛЬНОГО КОНТРОЛЯ
Визуальный и измерительный контроль при монтаже и ремонте газопроводов, выполняют непосредственно по месту монтажа (ремонта). При этом должно быть обеспечено удобство подхода лиц, выполняющих контроль, к месту производства контрольных работ, созданы условия для безопасного производства работ. Освещенность контролируемых поверхностей должна быть достаточной для достоверного выявления дефектов и в соответствии с требованиями ГОСТ 23479 составлять не менее 500 Лк. Подготовку объектов к визуальному и измерительному контролю производят подразделения предприятий (организаций), выполняющие монтаж или ремонт. Перед проведением визуального и измерительного контроля поверхность объекта в зоне контроля подлежит зачистке до чистого металла от продуктов коррозии, окалины, изоляции, грязи, краски, масла, шлака, брызг расплавленного металла, и других загрязнений, препятствующих проведению контроля. Зона зачистки должна составлять не менее 24 мм и включает: - при сварке стыковых соединений – кромки и поверхность свариваемых деталей; Шероховатость поверхности при проведении контроля должна составлять не более Ra 6,3 (Rz 40), Подлежащая контролю поверхность должна рассматриваться под углом более 30° к плоскости объекта контроля и с расстояния до 600 мм Протяженность зоны контроля участка сварного шва после ремонта должна превышать длину отремонтированного участка на 100 мм в обе стороны.
3. ПАРАМЕТРЫ, ПОДЛЕЖАЩИЕ КОНТРОЛЮ И ИЗМЕРЕНИЯМ | [6 empty] | 4. РАЗМЕРЫ СВАРНОГО ШВА ПОДЛЕЖАЩИЕ ИЗМЕРЕНИЯМ
При визуальном контроле проверить: |  |  | При инструментальном контроле измерить:
.- наличие маркировки шва и правильность её выполнения; .- наличие зачистки поверхности сварного соединения (сварного шва и прилегающих участков основного металла) под следующий контроль неразрушающими методами, .- отсутствие (наличие) на поверхности сварных соединений следующих дефектов: трещин, пор, включений, отслоений, прожогов, свищей, наплывов, усадочных раковин, подрезов, брызг расплавленного металла, незаверенных, кратеров; .- отсутствие западаний между валиками, грубой чешуйчатости, прижогов металла в местах касания сварочной дугой поверхности основного металла, а также отсутствие поверхностных дефектов в местах зачистки .- плавный переход к основному металлу. |  |  | .- размеры поверхностных дефектов (поры, включения и др.), выявленных при визуальном и измерительном контроле; .- длину и глубину подрезов основного металла; - величину выпуклости (вогнутости) наружной и обратной стороны шва (в случае доступа внутрь трубы) и ширину шва; .- величину смещения кромок; .- величину углублений между валиками (западания межваликовые); .- чешуйчатость поверхности шва; .- размеры несплавлений (непроваров) с наружной и (в случае доступности внутренней стороны шва); .-шероховатость.
5. СРЕДСТВА ИЗМЕРЕНИЙ И ТРЕБОВАНИЯ К ПРОВЕДЕНИЮ ИЗМЕРЕНИЙ
Наименование параметра |  |  | Условное обозначение |  | Обозначение по схеме |  | Значение параметра | Средства измерений |  |  | Требование к проведению измерений
Ширина облицовочного шва |  |  | .- |  | е |  | 18-31 для РД 22-30 для авт. Сварки | Штангенциркуль ШЦ-1-125 или УШС-3 |  |  | Ширина сварного шва должна определяться не реже, чем через 1 метр по длине соединения, но не менее, чем в трех сечениях равномерно расположенных по длине шва
Ширина подварочного слоя |  |  | .- |  | e1 |  | 8.-10 | УШС-3 |  |  | .-"-
Высота усиления снаружи |  |  | .- |  | g |  | 1.-3 | УШС-3 |  |  | Высота сварного шва должна определяться не реже, чем через 1 метр по длине соединения, но не менее, чем в трех сечениях равномерно расположенных по длине шва
Высота подварочного слоя |  |  | .- |  | g1 |  | 1.-3
Глубина подреза |  |  | Fc |  | .- |  | ≤ 0,5 | Индикатор часового типа |  |  | Измерению подлежит каждая несплошность
Длина подреза |  |  | Fc |  | b1 |  | ≤ 150 При смещении кромок более 2-х мм любые подрезы не допускаются | УШС-3, линейка
Глубина вогнутости корня (для сварных швов без подварки) |  |  | Fa |  | b2 |  | ≤2
Величина смещения кромок |  |  | Fd |  | .- |  | ≤ 3,0 | УШС-3 |  |  | В местах наибольшего смещения
Протяженность выходящего на поверхность несплавления |  |  | Dc2 |  | b |  | Не допускается | Штангенциркуль, УШС-3, лупа (4-7) |  |  | Измерению подлежит каждая несплошность
Превышение проплава (провис) |  |  | Fb |  | .- |  | ≤ 5.0, длина не более 15,7мм
Протяженность участка с выходящими на поверхность порами и включениями |  |  | AB |  | .- |  | Не допускается
Свищ |  |  | .- |  | .- |  | Не допускается
Кратер |  |  | К |  | .- |  | Не допускается
Трещины |  |  | Е |  | .- |  | Не допускается
Зона зачистки |  |  | .- |  | .- |  | Не менее 20 мм
Шероховатость |  |  | .- |  | .- |  | ≤Ra 6,3; Rz 40 | Образцы шероховатости |  |  | .-
Чешуйчатость (превышение гребня над впадиной) |  |  | .- |  | .- |  | ≤ 1,0 | УШС-3 |  |  | Не менее чем в 4 точках по длине шва
Глубина западаний между валиками |  |  | .- |  | .- |  | ≤ 1,0 | УШС-3
Освещенность |  |  | .- |  | .- |  | Не менее 500 Лк | Люксметр - "ТКА-ПК" |  |  | .-
Освещенность в зонах повышенного внимания |  |  | .- |  | .- |  | Не менее 1500 Лк | Люксметр - "ТКА-ПК" |  |  | .-
1. Подрезы глубиной 0,3 мм и менее не квалифицируются как нормируемые дефекты, и их протяжённость не регламентируется. 2. На участке максимально допустимого смещения кромок, любые дефекты не допускаются. 3. В сварном соединении с внутренней подваркой – непровары и несплавления в корне сварного соединения не допускаются. Обнаруженные в результате контроля недопустимые дефекты необходимо отметить на поверхности проконтролированного участка специальным маркером по металлу. Заключение «Годен» выдается на сварные соединения, для которых выполнятся любое из условий: − дефекты не обнаружены; − выявлены дефекты, соответствующие критериям допустимости по размерам, и их суммарная протяжённость (суммарная условная протяжённость) соответствует требованиям таблицы (п.4 Нормы оценки качества сварных соединений) и их суммарная протяженность дефектов всех типов не должна превышать 743,1 мм. (1/6 длины сварного соединения) и 50 мм на оценочном участке. Заключение «Ремонт» выдается на сварные соединения в случаях: − выявления дефектов, не соответствующих критериям допустимости, указанным в таблице (п.4 Нормы оценки качества сварных соединений); − выявления внутренних дефектов, каждый из которых удовлетворяет требованиям допустимости, указанным в таблице (п.4 Нормы оценки качества сварных соединений), но суммарная протяжённость (суммарная условная протяжённость) всех выявленных внутренних дефектов превышает 50 мм на оценочном участке и не превышает 743,1 мм (1/6 периметра стыка). Заключение «Вырезать» выдается на сварные соединения, для которых выполняется любое из условий: − выявлен дефект, идентифицированный по совокупности признаков как трещина; − суммарная длина (суммарная условная протяжённость) всех выявленных внутренних дефектов равна или превышает 743,1 мм (1/6 периметра стыка). − параметры смещения кромок превышают указанные в таблице (п.4 Нормы оценки качества сварных соединений); − сварное соединение не может быть отнесено к категории «Годен» после проведенного ремонта; По результатам контроля заполнить заключение согласно «Приложению А» СТО Газпром 2-2.4-083-2006 «Инструкция по неразрушающим методам контроля качества сварных соединений при строительстве и ремонте промысловых и магистральных газопроводов». Занести результаты в журнал контроля сварных соединений неразрушающими методами согласно «Приложению Г.4» СТО Газпром 2-2.2-136-2007 (часть I) и зафиксировать в сварочном журнале. Производитель сварочно-монтажный работ должен быть ознакомлен с результатами контроля. Копии заключений (в бумажном или электронном виде) хранятся в лаборатории до окончания гарантийного срока, установленного договором подряда.
Составил: | Инженер УЭККС |  |  |  |  | Белый В. С. |  | 01-06-2020 |  | №14564213 от Ио
|  | должность |  | подпись |  | Ф.И.О. |  | дата |  | ур., № удостоверения, кем выдан